## Hoja 1
EMD020 |  | m² |  | Forjado de panel contralaminado de madera (CLT).
Forjado de panel contralaminado de madera (CLT) "STORA ENSO", de superficie media mayor de 6 m², de 60 mm de espesor, formado por tres capas de tablas de madera, encoladas con adhesivo sin urea-formaldehído, con capas sucesivas perpendiculares entre sí y disposición transversal de las tablas en las capas exteriores, acabado superficial calidad no vista en ambas caras, de madera de abeto rojo (Picea abies) y pino silvestre (Pinus sylvestris), con tratamiento superficial hidrofugante, transparente; desolidarización con banda elástica de poliuretano de celda cerrada, de 12 mm de espesor; refuerzo de juntas entre paneles, mediante paneles machihembrados para su correcto acoplamiento fijados con tornillos autoperforantes y sellado con cinta adhesiva bituminosa de doble cara; elementos de fijación mecánica, de acero galvanizado tipo DX51D+Z275N y cinta adhesiva de polietileno de 60 mm de anchura.
Código | Unidad |  | Descripción |  | Rendimiento | Precio unitario | Importe
1 |  |  | Materiales
mt07ems020pccava | m² |  | Panel contralaminado de madera (CLT) "STORA ENSO", de superficie media mayor de 6 m², de 60 mm de espesor, formado por tres capas de tablas de madera, encoladas con adhesivo sin urea-formaldehído, con capas sucesivas perpendiculares entre sí y disposición transversal de las tablas en las capas exteriores, acabado superficial calidad no vista en ambas caras, de madera de abeto rojo (Picea abies) y pino silvestre (Pinus sylvestris), clase de servicio 1 y 2, según UNE-EN 1995-1-1, Euroclase D-s2, d0 de reacción al fuego, conductividad térmica 0,13 W/(mK), densidad 490 kg/m³, calor específico 1600 J/kgK, factor de resistencia a la difusión del vapor de agua 20, contenido de humedad a la entrega del 12% (+/- 2%), clase resistente C24 y módulo de elasticidad paralelo de 12500 N/mm²; CLT 60 L3s NVI WW 24 SAN. Incluso eslingas para facilitar la descarga. |  | 1.15 | 47.29 | 54.38
mt07ems030 | Ud |  | Repercusión por m² de tratamiento superficial hidrofugante, transparente, aplicado en una cara del panel contralaminado de madera. |  | 1 | 4 | 4
mt16pdg060a | m |  | Banda elástica de poliuretano de celda cerrada, de 12 mm de espesor. |  | 0.35 | 14.3 | 5.01
mt07mee604b | Ud |  | Repercusión por m² de refuerzo de juntas entre paneles, mediante paneles machihembrados para su correcto acoplamiento fijados con tornillos autoperforantes y sellado con cinta adhesiva bituminosa de doble cara. |  | 1 | 2 | 2
mt07mee603 | Ud |  | Repercusión por m² de elementos de fijación mecánica, de acero galvanizado tipo DX51D+Z275N, para montaje de panel contralaminado de madera. |  | 1 | 1.5 | 1.5
mt15dra070a | m |  | Cinta adhesiva de polietileno de 60 mm de anchura, para el sellado en los encuentros de los paneles y para la fijación y el sellado de láminas transpirables. |  | 0.2 | 0.98 | 0.2
[5 empty] | Subtotal materiales: |  | 67.09
2 |  |  | Equipo y maquinaria
mq07gte010c | h |  | Grúa autopropulsada de brazo telescópico con una capacidad de elevación de 30 t y 27 m de altura máxima de trabajo. |  | 0.05 | 66.84 | 3.34
[5 empty] | Subtotal equipo y maquinaria: |  | 3.34
3 |  |  | Mano de obra
mo048 | h |  | Oficial 1ª montador de estructura de madera. |  | 0.354 | 18.1 | 6.41
mo095 | h |  | Ayudante montador de estructura de madera. |  | 0.708 | 16.94 | 11.99
[5 empty] | Subtotal mano de obra: |  | 18.4
4 |  |  | Costes directos complementarios
| % |  | Costes directos complementarios |  | 2 | 88.83 | 1.78
Coste de mantenimiento decenal: 9,51€ en los primeros 10 años. |  |  |  |  | Costes directos (1+2+3+4): |  | 90.61